## Лист1
Расчет усилия гибки
1 | Предел текучести материала заготовки | sТ= | 245 | МПа |  | "V"-образная
2 | Длина заготовки (линии гиба) | L= | 1000 | мм
3 | Толщина заготовки | s= | 8 | мм |  | гибка
4 | Коэффициент трения заготовки по матрице | f= | 0.15
5 | Ширина зева матрицы | A= | 80 | мм |  | листов
6 | Радиус кромок матрицы | R= | 1 | мм
7 | Радиус острия пуансона | r= | 10 | мм
8 | Коэффициент запаса | k1= | 1.25
9 | Коэффициент, учиты- вающий упрочнение | k2= | 1.8
10 | Угол гибки | a= | 20 | о | a= | 1 | 5 | 10 | 15 | 20 | 25 | 30 | 35 | 40 | 45
11 | Усилие гибки по формуле №1 | F= | 47.4099 | т | F= | 45.32979 | 46.55344 | 47.53249 | 47.83659 | 47.4099 | 46.21354 | 44.23094 | 41.47355 | 37.98678 | 33.85546
12 | Усилие гибки по формуле №2 | F= | 48.37009 | т | F= | 44.11436 | 45.73854 | 47.26772 | 48.16781 | 48.37009 | 47.81911 | 46.47756 | 44.33181 | 41.39802 | 37.72817
|  | dai= | 0.001 | о
|  | sВ= | 42 | кг/мм2
|  | F= | 47.04 | т
|  | dhi = | 0.0006621719 | mm
| №1 | Fi = | 47.4099
Note on B2: Ст3 σт=245 Мпа Сталь 09Г2С σт=350 Мпа