## 1
Расчет моментов и сил при гибке и правке на трехвалковых вальцах
Исходные данные |  | Обозна- чения | Значения | Ед. изм.
1 | Диаметр подвижного верхнего валка | d= | 280 | мм
2 | Диаметр опорных нижних боковых валков | D= | 240 | мм
3 | Расстояние между осями нижних валков | L= | 350 | мм
4 | Модуль упругости металла детали | E= | 210000 | Н/мм2
5 | Предел текучести металла детали | [σт]= | 325 | Н/мм2
6 | Предел прочности металла детали | [σв]= | 470 | Н/мм2
7 | Относительное удлинение при разрыве | εв= | 0.21 | -
8 | Толщина листа заготовки | s= | 18 | мм
9 | Ширина листа заготовки | b= | 1500 | мм
10 | Внутренний радиус изгиба детали | R= | 800 | мм
11 | Коэффициент формы обечайки | kф= | 0.9 | -
Результаты расчетов |  | Обозна- чения | Значения | Ед. изм.
12 | Относительное упругое удлинение (max) | εт= | 0.003547619 | -
13 | Константы уравнения кривой упрочнения | m= | 0.0904001 | -
14 |  | A= | 55.16966 | -
15 |  | n= | 0.006972285 | -
16 | Остаточный расчетный радиус | Rо= | 809 | мм
17 | Относительный остаточный радиус | rо= | 44.94444 | -
18 | Радиус изгиба заготовки | Rг= | 661.9474 | мм
19 | Изгибающий момент при гибке | Mг= | 42658644.4 | Н*мм
20 | Угол настройки валков при гибке | αг= | 12.78268 | °
21 | Усилие на верхнем валке при гибке | Pг= | 568099.1 | Н
22 | Радиус изгиба при правке обечайки | Rпр= | 595.7527 | мм
23 | Изгибающий момент при правке | Mпр= | 43066892.0 | Н*мм
24 | Угол настройки валков при правке | αпр= | 13.97283 | °
25 | Усилие на верхнем валке при правке обечайки после сварки продольного стыка | Pпр= | 657769.8 | Н
Note on D13: При различных способах подгибки краев заготовки: kф=0,75…0,85 - на вальцах без подкладного листа с плоскими краями kф=0,80…0,90 - на вальцах без подкладного листа по радиусу kф=0,85…0,95 - на вальцах с подкладным листом kф=0,95…1,00 - на прессе в штампе